## Feuille 1
EIL010 | m² | Isolation thermique horizontale des dallages en contact avec le terrain, avec du polystyrène extrudé.
Isolation thermique horizontale des dallages en contact avec le terrain, constituée de panneau rigide en polystyrène extrudé, à surface lisse et usinage latéral à demi-bois, de 40 mm d'épaisseur, résistance à la compression >= 500 kPa, résistance thermique 1,2 m²K/W, conductivité thermique 0,034 W/(mK), mis en place à la base du dallage, recouvert d'un film en polyéthylène de 0,2 mm d'épaisseur, préparé pour recevoir un chape de béton (non compris dans ce prix).
Code interne |  | Désignation | Quantité | Unité | Prix unitaire | Prix total
mt16pxa010bb |  | Panneau rigide en polystyrène extrudé, selon NF EN 13164, à surface lisse et usinage latéral à demi-bois, de 40 mm d'épaisseur, résistance à la compression >= 500 kPa, résistance thermique 1,2 m²K/W, conductivité thermique 0,034 W/(mK), Euroclasse E de réaction au feu, avec code de désignation XPS-EN 13164-T1-CS(10/Y)500-DLT(2)5-DS(TH)-WL(T)0,7-WD(V)3-FT2. | 1.1 | m² | 798.17 | 877.99
mt17poa010d |  | Film de polyéthylène de 0,2 mm d'épaisseur et 184 g/m² de masse superficielle. | 1.1 | m² | 57.91 | 63.7
mt16aaa030 |  | Ruban autoadhésif pour le scellage des joints. | 0.4 | m | 46.95 | 18.78
mo054 |  | Compagnon professionnel III/CP2 poseur d'isolants rigides ou flexibles. | 0.186 | h | 404.1 | 75.16
mo101 |  | Ouvrier professionnel II/OP poseur d'isolants rigides ou flexibles. | 0.186 | h | 287.87 | 53.54
|  | Coûts directs complémentaires | 2 | % | 1089.17 | 21.78
[5 empty] | Montant total HT: | 1110.95