## Feuille 1
RFE190 | m² | Système d'isolation thermique par l'extérieur des murs mitoyens par projection de mousse de polyuréthane.
Rénovation énergétique d'un mur mitoyen, par isolation thermique par l'extérieur avec une mousse rigide en polyuréthane, de 40 mm d'épaisseur minimale, 45 kg/m³ de densité minimale, appliquée par projection mécanique et protégée avec élastomère en polyuréthane projeté "in situ", densité 1000 kg/m³, de 1,5 à 3 mm d'épaisseur moyenne, couleur à choisir.
Code interne |  | Désignation | Quantité | Unité | Prix unitaire | Prix total
mt16pop010de |  | Mousse rigide de polyuréthane projetée "in situ", densité minimale 45 kg/m³, conductivité thermique 0,035 W/(mK) et Euroclasse E de réaction au feu, selon NF EN 14315-1; pour le remplissage d'une lame d'air de 40 mm d'épaisseur moyenne, dans des murs double couche de maçonnerie. | 1.05 | m² | 754.7 | 792.44
mt16pop100a |  | Élastomère en polyuréthane projeté "in situ", densité 1000 kg/m³, de 1,5 à 3 mm d'épaisseur moyenne, couleur à choisir, à appliquer depuis l'extérieur dans des murs de façades et les murs mitoyens. | 1.05 | m² | 671.17 | 704.73
mq08mpa030 |  | Matériel pour projection de produits isolants. | 0.232 | h | 1283.63 | 297.8
mo030 |  | Compagnon professionnel III/CP2 poseur d'isolants en vrac ou en mousse. | 0.364 | h | 461.4 | 167.95
mo068 |  | Ouvrier professionnel II/OP poseur d'isolants en vrac ou en mousse. | 0.364 | h | 342.97 | 124.84
|  | Frais de chantier des unités d'ouvrage | 2 | % | 2087.76 | 41.76
Coût d'entretien décennal: 423,77DA les 10 premières années. |  |  |  |  | Montant total HT: | 2129.52