## Feuille 1
ERM070 | m² | Couche extérieure de façade double paroi, en maçonnerie de blocs de béton apparents, avec lame d'air légèrement ventilée.
Couche extérieure de façade double paroi, reposant partiellement sur le plancher, de 15 cm d'épaisseur, en maçonnerie de bloc apparent en béton, lisse hydrofuge, couleur marron, 40x20x15 cm, résistance normalisée R10 (10 N/mm²), avec joints horizontaux et verticaux de 10 mm d'épaisseur, joint creux, pose avec du mortier de ciment et chaux confectionné sur chantier, avec 380 kg/m³ de ciment, couleur grise, dosage 1:1/2:4, fourni en sacs; avec lame d'air légèrement ventilée, via la réalisation d'ouvertures de ventilation, avec une aire effective de 10 cm² pour chaque m de façade (orifices, grilles ou creux dépourvus de mortier) pour la ventilation de la lame. Linteau en maçonnerie renforcée de blocs en "U" de béton, remplissage de béton de remplissage confectionné sur le chantier, BCN: CPJ-CEM II/A 32,5 - Fl - B 25 - 5/15 - E: 2a - NA - P 18-305; montage et démontage d'étai. Revêtement des abouts de plancher et des poteaux avec planelles en béton, mises en place avec du mortier haute adhérence. Le prix ne comprend pas le drainage. Le prix ne comprend pas les grilles de ventilation.
Code interne |  | Désignation | Quantité | Unité | Prix unitaire | Prix total
mt03bhe010aMe |  | Bloc apparent en béton, lisse hydrofuge, couleur marron, 40x20x15 cm, catégorie II, résistance normalisée R10 (10 N/mm²), densité 1200 kg/m³; avec le prix augmenté de 20% pour cause de pièces spéciales: chaînages et demi-blocs. Selon NF EN 771-3. | 13 | U | 149.47 | 1943.11
mt08aaa010a |  | Eau. | 0.01 | m³ | 189.49 | 1.89
mt01arg005a |  | Sable de carrière, pour mortier confectionné sur le chantier. | 0.015 | t | 2006.95 | 30.1
mt08cem000a |  | Ciment gris en sacs. | 6.932 | kg | 13.77 | 95.45
mt08cal011a |  | Chaux aérienne hydratée, type CL 90-S, selon NF EN 459-1, en sacs. | 2.079 | kg | 55.14 | 114.64
mt01arg000a |  | Sable criblé. | 0.002 | m³ | 2807.51 | 5.62
mt01arg001ag |  | Gros granulats homogénéisés, de taille maximale 12,5 mm. | 0.005 | m³ | 3030.5 | 15.15
mt07aco055e |  | Barres en acier haute adhérence, Fe E 500, de divers diamètres. | 0.9 | kg | 131.14 | 118.03
mt03bhe012ga |  | Planelle apparente en béton, lisse, couleur marron, 40x20x4 cm. | 2 | U | 72.39 | 144.78
mt09moe020a |  | Mortier-colle amélioré à liants mixtes, C2 TE, pour la pose en couche épaisse de pièces céramiques en parements verticaux extérieurs, selon NF EN 12004 | 0.729 | kg | 66.56 | 48.52
mt08adt010 |  | Adjuvant hydrofuge pour imperméabilisation des mortiers ou des bétons. | 0.034 | kg | 151.59 | 5.15
mt50spa050m |  | Grosse planche en bois de pin, dimensions 20x7,2 cm. | 0.001 | m³ | 42904.3 | 42.9
mt50spa101 |  | Clous en acier. | 0.011 | kg | 182.87 | 2.01
mt50spa081a |  | Étai métallique télescopique, allant jusqu'à 3 m de hauteur. | 0.003 | U | 1880.76 | 5.64
mq06hor010 |  | Bétonnière électrique avec une capacité de gâchage de 160 l. | 0.008 | h | 333.01 | 2.66
mo021 |  | Compagnon professionnel III/CP2 construction pour des travaux de maçonnerie. | 0.804 | h | 698.09 | 561.26
mo114 |  | Ouvrier d'exécution I/OE1 construction pour des travaux de maçonnerie. | 0.597 | h | 502.77 | 300.15
|  | Frais de chantier des unités d'ouvrage | 3 | % | 3437.06 | 103.11
Coût d'entretien décennal: 141,61DA les 10 premières années. |  |  |  |  | Montant total HT: | 3540.17