## Feuille 1
FSM040 | m² |  | Sol industriel en béton traité superficiellement avec recouvrement cémenteux.
Sol industriel, apte pour sous-sols, constitué de: dallage en béton avec ajout de fibres de 20 cm d'épaisseur, réalisé avec béton non armé confectionné sur le chantier BCN: CPJ-CEM II/A 32,5 PM - TP - B 30 - 15/25 - E: 5a - NA - P 18-305, coulage avec des moyens manuels avec un contenu de fibres sans fonction structurale, fibres en polypropylène de 0,6 kg/m³, extension et vibrage manuel via règle vibrante; et application sur le béton frais de couche de roulement en mortier durcisseur CT - C60 - F10 - A6, selon NF EN 13813, couleur grise (5 kg/m²), avec finition superficielle via lissage et polissage mécaniques. Le prix ne comprend ni la base du dallage ni l'exécution et le scellement des joints.
Code interne |  | Désignation |  | Quantité | Unité | Prix unitaire | Prix total
mt08aaa010a |  | Eau. |  | 0.038 | m³ | 189.49 | 7.2
mt01arg000a |  | Sable criblé. |  | 0.08 | m³ | 2807.51 | 224.6
mt01arg001ar |  | Gros granulats homogénéisés, de taille maximale 15/25 mm. |  | 0.151 | m³ | 2998.17 | 452.72
mt08cem001a |  | Ciment résistant aux sulfates, en sacs. |  | 96.6 | kg | 14.32 | 1383.31
mt08fip010a |  | Fibres en polypropylène, selon NF EN 14889-2, pour prévenir les fissures par retrait dans les éléments en béton. |  | 0.12 | kg | 730.31 | 87.64
mt09bnc010b |  | Mortier durcisseur, CT - C60 - F10 - A6, selon NF EN 13813, couleur grise, composé de ciment, granulats sélectionnés à quartz, pigments organiques et additifs, de basse porosité, avec une densité apparente de 1330 kg/m³, avec résistance aux huiles et à l'essence, une résistance à la compression de 75000 kN/m² et une résistance à l'abrasion selon la méthode Böhme NF EN 13892-3 de 6 cm³ / 50 cm². |  | 5 | kg | 77.2 | 386
mq04dua020b |  | Dumper à décharge frontale de 2 t de charge utile. |  | 0.038 | h | 1002.16 | 38.08
mq06vib020 |  | Règle vibrante de 3 m. |  | 0.032 | h | 504.86 | 16.16
mq06fra010 |  | Lisseuse mécanique à béton. |  | 0.555 | h | 548.11 | 304.2
mq06aca030 |  | Polisseuse pour revêtements en béton, composée de plateaux rotationnels auxquels est couplée une série de meules abrasives diamantées, refroidies avec de l'eau, avec système d'aspiration. |  | 0.2 | h | 1368.48 | 273.7
mo121 |  | Compagnon professionnel III/CP2 chapiste spécialisé en revêtements de sols industriels. |  | 0.635 | h | 698.09 | 443.29
mo122 |  | Ouvrier professionnel II/OP chapiste spécialisé en revêtements de sols industriels. |  | 1.285 | h | 521.84 | 670.56
|  | Frais de chantier des unités d'ouvrage |  | 2 | % | 4287.46 | 85.75
Coût d'entretien décennal: 2.449,00DA les 10 premières années. | [5 empty] | Montant total HT: | 4373.21