## Feuille 1
BEB020 | m² |  | Imperméabilisation d'un canal, avec géotextile et géomembrane.
Imperméabilisation d'un canal d'eau non potable, avec géomembrane homogène en polychlorure de vinyle plastifié (PVC-P), renforcée avec feutre de polyester non tissé à fil continu, avec résistance aux intempéries, de 1,2 mm d'épaisseur, couleur grise, avec une densité de 1240 kg/m³ selon NF EN ISO 1183, résistance CBR au poinçonnement de 2,7 kN selon NF EN ISO 12236 et une résistance d'accroche supérieure à 150 kN/m, placée avec des recouvrements, sans adhérer au support, sur géotextile tissé à base de polypropylène, avec une résistance à la traction longitudinale de 70,0 kN/m, une résistance à la traction transversale de 70,0 kN/m, une ouverture de cône à l'essai de perforation dynamique selon NF EN ISO 13433 inférieure à 9 mm, résistance CBR au poinçonnement 7,5 kN et une masse surfacique de 296 g/m².
Code interne |  | Désignation |  | Quantité | Unité | Prix unitaire | Prix total
mt14gsa040ff |  | Géotextile tissé à base de polypropylène, avec une résistance à la traction longitudinale de 70 kN/m, une résistance à la traction transversale de 70 kN/m, une ouverture de cône à l'essai de perforation dynamique selon NF EN ISO 13433 inférieure à 9 mm, résistance CBR au poinçonnement 7,5 kN et une masse surfacique de 296 g/m², selon NF EN 13252. |  | 1.1 | m² | 552.17 | 607.39
mt15dag030a |  | Géomembrane homogène en polychlorure de vinyle plastifié (PVC-P), renforcée avec feutre de polyester non tissé à fil continu, avec résistance aux intempéries, de 1,2 mm d'épaisseur, couleur grise, avec une densité de 1240 kg/m³ selon NF EN ISO 1183, résistance CBR au poinçonnement de 2,7 kN selon NF EN ISO 12236 et une résistance d'accroche supérieure à 150 kN/m, fournie en rouleaux de 2,05 m de largeur et 150 m de longueur. |  | 1.1 | m² | 1670.33 | 1837.36
mo029 |  | Compagnon professionnel III/CP2 poseur de membranes d'étanchéité. |  | 0.225 | h | 698.09 | 157.07
mo067 |  | Ouvrier professionnel II/OP poseur de membranes d'étanchéité. |  | 0.225 | h | 521.84 | 117.41
|  | Frais de chantier des unités d'ouvrage |  | 2 | % | 2719.23 | 54.38
Coût d'entretien décennal: 138,68DA les 10 premières années. | [5 empty] | Montant total HT: | 2773.61