## Feuille 1
FIU140 | m² |  | Isolation thermique entre les montants d'une contrecloison de plaques.
Isolation thermique entre les montants de l'ossature porteuse d'une contrecloison de plaques, constituée de panneau semi-rigide en laine minérale, Geowall 35 "ISOVER", selon NF EN 13162, non revêtu, de 80 mm d'épaisseur, résistance thermique 2,25 m²K/W, conductivité thermique 0,035 W/(mK), mis en place entre les montants de l'ossature porteuse.
Code interne |  | Désignation |  | Quantité | Unité | Prix unitaire | Prix total
mt16lri010oo |  | Panneau semi-rigide en laine minérale, Geowall 35 "ISOVER", selon NF EN 13162, non revêtu, de 80 mm d'épaisseur, résistance thermique 2,25 m²K/W, conductivité thermique 0,035 W/(mK), coefficient d'absorption acoustique moyen 0,9 pour une fréquence de 500 Hz et Euroclasse A1 de réaction au feu selon NF EN 13501-1. |  | 1.05 | m² | 1843.09 | 1935.24
mo054 |  | Compagnon professionnel III/CP2 poseur d'isolants rigides ou flexibles. |  | 0.124 | h | 717.33 | 88.95
mo101 |  | Ouvrier professionnel II/OP poseur d'isolants rigides ou flexibles. |  | 0.062 | h | 521.84 | 32.35
|  | Frais de chantier des unités d'ouvrage |  | 2 | % | 2056.54 | 41.13
Coût d'entretien décennal: 41,95DA les 10 premières années. | [5 empty] | Montant total HT: | 2097.67