## Feuille 1
RTB010 | m² |  | Rénovation énergétique de comble perdu, avec isolation thermique par l'intérieur. Système "ISOVER".
Rénovation énergétique de comble perdu, avec isolation thermique par l'intérieur. Système "ISOVER" constitué de: matelas léger en laine de verre, IBR Nu "ISOVER", de 100 mm d'épaisseur, selon NF EN 13162, résistance thermique 2,25 m²K/W, conductivité thermique 0,044 W/(mK). Comprend le ruban autoadhésif pour le scellement des joints.
Code interne |  | Désignation |  | Quantité | Unité | Prix unitaire | Prix total
mt16lvi010acf |  | Matelas léger en laine de verre, IBR Nu "ISOVER", de 100 mm d'épaisseur, selon NF EN 13162, résistance thermique 2,25 m²K/W, conductivité thermique 0,044 W/(mK), Euroclasse A1 de réaction au feu selon NF EN 13501-1, capacité d'absorption d'eau à court terme <=1 kg/m² et coefficient de résistance à la diffusion de la vapeur d'eau 1. |  | 1.1 | m² | 911.64 | 1002.8
mt16aaa030 |  | Ruban autoadhésif pour le scellement des joints. |  | 1 | m | 59.45 | 59.45
mo054 |  | Compagnon professionnel III/CP2 poseur d'isolants rigides ou flexibles. |  | 0.093 | h | 717.33 | 66.71
mo101 |  | Ouvrier professionnel II/OP poseur d'isolants rigides ou flexibles. |  | 0.093 | h | 521.84 | 48.53
|  | Frais de chantier des unités d'ouvrage |  | 2 | % | 1177.49 | 23.55
Coût d'entretien décennal: 79,27DA les 10 premières années. | [5 empty] | Montant total HT: | 1201.04