## Feuille 1
ETS060 | m² |  | Étanchéité liquide, pour la réparation de toitures à accès difficile. Système MasterSeal Roof 2160 "MBCC de Sika".
Étanchéité liquide, pour la réparation de toitures à accès difficile, de 2 à 2,5 mm d'épaisseur totale, sur surface support en béton ou en mortier. Système MasterSeal Roof 2160 "MBCC de Sika" constitué d'imperméabilisant liquide, MasterSeal M 860 "MBCC de Sika", de couleur grise, application préalable d'impression de couleur ivoire, MasterSeal P 770 "MBCC de Sika", durcie superficiel par saupoudrage avec granulat de quartz naturel, MasterTop F5 "MBCC de Sika"; et scellement de l'imperméabilisation avec membrane élastique imperméabilisante couleur à choisir, MasterSeal TC 259 "MBCC de Sika".
Code interne |  | Désignation |  | Quantité | Unité | Prix unitaire | Prix total
mt15bas120i |  | Impression de couleur ivoire, MasterSeal P 770 "MBCC de Sika", à deux composants, avec technologie Xolutec, à appliquer sur surface support en béton, en mortier ou métallique au pinceau ou au rouleau. |  | 0.3 | kg | 2122.11 | 636.63
mt15bas130c |  | Granulat de quartz naturel, MasterTop F5 "MBCC de Sika", de granulométrie comprise entre 0,4 et 1,0 mm, à utiliser comme charge minérale en combinaison avec des résines époxy ou polyuréthane. |  | 1 | kg | 135.03 | 135.03
mt15bas165a |  | Imperméabilisant liquide, MasterSeal M 860 "MBCC de Sika", de couleur grise, à deux composants à base de résine polyurée sans dissolvants et pigments, perméable à la vapeur d'eau, avec dureté Shore A approchée de 75, selon NF EN ISO 868 et élongation à la rupture >= 700%, selon NF EN ISO 8339, à appliquer avec une truelle dentée, pour former une membrane imperméable dans les toitures terrasses ou inclinées, selon NF EN 13813. |  | 1.5 | kg | 2961.46 | 4442.19
mt15bas150b |  | Membrane élastique imperméabilisante couleur à choisir, MasterSeal TC 259 "MBCC de Sika", composé de polyuréthane aliphatique monocomposant et dissolvants, avec résistance aux rayons UV, à appliquer comme couche de finition élastique pour la protection face aux intempéries, dans le système MasterSeal Roof d'imperméabilisation visible de toitures. |  | 0.2 | kg | 3034.45 | 606.89
mo032 |  | Compagnon professionnel III/CP2 poseur de produits imperméabilisants. |  | 0.53 | h | 698.09 | 369.99
mo070 |  | Ouvrier professionnel II/OP poseur de produits imperméabilisants. |  | 0.53 | h | 521.84 | 276.58
|  | Frais de chantier des unités d'ouvrage |  | 2 | % | 6467.31 | 129.35
Coût d'entretien décennal: 659,67DA les 10 premières années. | [5 empty] | Montant total HT: | 6596.66