## Feuille 1
ETC130 | m² | Toiture terrasse chaude, accessible, avec revêtement de sol fixe, de type conventionnel, pour trafic piéton privé. Imperméabilisation avec des membranes bitumineuses, de type monocouche améliorée.
Toiture terrasse chaude, accessible, avec revêtement de sol fixe, type conventionnelle, pente de 1% à 5%, pour trafic piéton privé. FORME DE PENTES: via l'enceinte au niveau des noues, des arêtiers et des joints, avec des murets de brique creuse courante en terre cuite et couche d'argile expansée, Arlita Dur "WEBER", déversée à sec et consolidée à sa surface avec du lait de ciment, en fournissant une résistance à la compression de 1 MPa et avec une conductivité thermique de 0,087 W/(mK), avec épaisseur moyenne de 10 cm; avec couche de régularisation de mortier de ciment, confectionné sur chantier, dosage 1:6 de 4 cm d'épaisseur, finition talochée; ISOLATION THERMIQUE: panneau rigide en laine minérale hydrofugée; COUCHE SEPARATRICE SOUS COUCHE DE RENFORT: géotextile non tissé composé de fibres de polyester unies par aiguilletage, (150 g/m²); COUCHE DE RENFORT: mortier de ciment CEM II/B-P 32,5 N type M-10 de 4 cm d'épaisseur; IMPERMÉABILISATION: type monocouche, adhérée, constituée d'une membrane en bitume modifié par élastomère SBS, LBM(SBS)-40-FP, améliorée avec une membrane de bitume additif avec plastomère APP, LA-30-FV, totalement adhérées avec un chalumeau; COUCHE SÉPARATRICE SOUS PROTECTION: géotextile non tissé composé de fibres de polyester unies par aiguilletage, (200 g/m²); COUCHE DE PROTECTION: revêtement de sol en carreaux céramiques en grès rustique, 20x20 cm pose en couche mince avec du mortier-colle amélioré à liants mixtes, C2 TE, selon NF EN 12004, avec résistance au glissement et temps ouvert allongé Webercol Flex Duo "WEBER", couleur grise, sur une couche de régularisation de mortier de ciment, confectionné sur chantier, dosage 1:6, de 4 cm d'épaisseur, jointoiement avec du mortier de joints cémenteux amélioré, type CG2 W A, selon NF EN 13888, avec absorption d'eau réduite et résistance élevée à l'abrasion, Webercolor Premium "WEBER", couleur Blanco. Comprend les croisillons en PVC. Le prix ne comprend ni l'exécution et le scellement des joints ni l'exécution des arrêts aux rencontres avec les parements et les écoulements.
Code interne |  |  | Désignation | Quantité | Unité | Prix unitaire | Prix total
mt04lcc010c |  |  | Brique creuse en terre cuite (tochana), à revêtir, 29x14x9 cm, pour utilisation en maçonnerie protégée (pièce en P), densité 805 kg/m³, selon NF EN 771-1. | 3 | U | 38.63 | 115.89
mt01arl030u |  |  | Argile expansée, Arlita Dur "WEBER", fournie en sacs, selon NF EN 13055-1. | 0.1 | m³ | 16608.7 | 1660.87
mt09lec020b |  |  | Lait de ciment CEM II/B-P 32,5 N 1/3. | 0.01 | m³ | 14224.2 | 142.24
mt16pea020b |  |  | Panneau rigide en polystyrène expansé, selon NF EN 13163, usinage latéral droit, de 20 mm d'épaisseur, résistance thermique 0,55 m²K/W, conductivité thermique 0,036 W/(mK), pour joint de dilatation. | 0.01 | m² | 265.56 | 2.66
mt08aaa010a |  |  | Eau. | 0.016 | m³ | 189.49 | 3.03
mt01arg005a |  |  | Sable de carrière, pour mortier confectionné sur le chantier. | 0.13 | t | 2006.95 | 260.9
mt08cem000a |  |  | Ciment gris en sacs. | 20 | kg | 13.77 | 275.4
mt16lrc010ac |  |  | Panneau rigide en laine minérale hydrofugée, selon NF EN 13162, de 50 mm d'épaisseur, résistance thermique >= 1,3 m²K/W, conductivité thermique 0,038 W/(mK), Euroclasse A1 de réaction au feu selon NF EN 13501-1. | 1.05 | m² | 3767.83 | 3956.22
mt14gsa020bc |  |  | Géotextile non tissé composé de fibres de polyester unies par aiguilletage, avec une résistance à la traction longitudinale de 1,88 kN/m, une résistance à la traction transversale de 1,49 kN/m, une ouverture de cône à l'essai de perforation dynamique selon NF EN ISO 13433 inférieure à 40 mm, résistance CBR au poinçonnement 0,3 kN et une masse surfacique de 150 g/m², selon NF EN 13252. | 1.05 | m² | 124.33 | 130.55
mt09mor010e |  |  | Mortier de ciment CEM II/B-P 32,5 N type M-10, confectionné sur site avec 380 kg/m³ de ciment et une proportion en volume 1/4. | 0.04 | m³ | 16839.1 | 673.57
mt14lba010g |  |  | Membrane en bitume modifié par élastomère SBS, LBM(SBS)-40-FP, de 3,5 mm d'épaisseur, masse nominale 4 kg/m², avec une armature de feutre de polyester non tissé de 160 g/m², de surface non protégée. Selon NF EN 13707. | 1.1 | m² | 1268.18 | 1395
mt14lad010a |  |  | Membrane de bitume additif avec plastomère APP, LA-30-FV, de 2,5 mm d'épaisseur, masse nominale 3 kg/m², avec une armature de feutre en fibre de verre de 60 g/m², de surface non protégée. Selon NF EN 13707. | 1.1 | m² | 625.21 | 687.73
mt14gsa020ce |  |  | Géotextile non tissé composé de fibres de polyester unies par aiguilletage, avec une résistance à la traction longitudinale de 1,63 kN/m, une résistance à la traction transversale de 2,08 kN/m, une ouverture de cône à l'essai de perforation dynamique selon NF EN ISO 13433 inférieure à 27 mm, résistance CBR au poinçonnement 0,4 kN et une masse surfacique de 200 g/m², selon NF EN 13252. | 1.05 | m² | 170.51 | 179.04
mt09mcw010g |  |  | Mortier-colle amélioré à liants mixtes, C2 TE, selon NF EN 12004, avec résistance au glissement et temps ouvert allongé Webercol Flex Duo "WEBER", couleur grise, à base de ciment gris, résines synthétiques spéciales, granulats siliceux et calcaires et additifs organiques et inorganiques, avec un contenu très bas de composés organiques volatiles (COV), avec résistance à l'immersion dans l'eau. | 8 | kg | 48.03 | 384.24
mt18bcr010he800 |  |  | Carreau céramique en grès rustique, 20x20 cm, 8,00DA/m², capacité d'absorption en eau 3%<=E<6%, groupe AII, selon NF EN 14411, résistance au glissement supérieur à 45 selon DIN CEN/TS 12633. | 1.05 | m² | 1162.95 | 1221.1
mt18acc050b |  |  | Croisillons en PVC pour séparation entre 3 et 15 mm. | 14 | U | 3.01 | 42.14
mt18rcr010a300 |  |  | Plinthe céramique en grès rustique, de 7 cm de largeur, 3,00DA/m. | 0.4 | m | 436.1 | 174.44
mt09mcw050ia |  |  | Mortier de joints cémenteux amélioré, type CG2 W A, selon NF EN 13888, avec absorption d'eau réduite et résistance élevée à l'abrasion, Webercolor Premium "WEBER", couleur Blanco, composé de ciments spéciaux, résine, granulats siliceux, additifs hydrofuges et additifs organiques et inorganiques spécifiques, avec un contenu très bas de composés organiques volatiles (COV), avec technologie Protect³ et Pure Clean, bactéricide, antimoisissure, repoussant l'eau et la saleté, à prise et durcissement rapide, avec effet préventif des efflorescences, avec une haute résistance aux agents chimiques, flexible et imperméable à l'eau, pour jointoiement de tout type de pièces céramiques, pierres naturelles et granito, pour joints de jusqu'à 15 mm. | 0.05 | kg | 285.76 | 14.29
mq06hor010 |  |  | Bétonnière électrique avec une capacité de gâchage de 160 l. | 0.056 | h | 333.01 | 18.65
mo020 |  |  | Compagnon professionnel III/CP2 construction. | 0.102 | h | 698.09 | 71.21
mo113 |  |  | Ouvrier d'exécution I/OE1 construction. | 1.058 | h | 502.77 | 531.93
mo029 |  |  | Compagnon professionnel III/CP2 poseur de membranes d'étanchéité. | 0.159 | h | 698.09 | 111
mo067 |  |  | Ouvrier professionnel II/OP poseur de membranes d'étanchéité. | 0.159 | h | 521.84 | 82.97
mo054 |  |  | Compagnon professionnel III/CP2 poseur d'isolants rigides ou flexibles. | 0.057 | h | 717.33 | 40.89
mo101 |  |  | Ouvrier professionnel II/OP poseur d'isolants rigides ou flexibles. | 0.057 | h | 521.84 | 29.74
mo023 |  |  | Compagnon professionnel III/CP2 carreleur en revêtements de sols. | 0.455 | h | 698.09 | 317.63
mo061 |  |  | Ouvrier professionnel II/OP carreleur en revêtements de sols. | 0.227 | h | 521.84 | 118.46
|  |  | Frais de chantier des unités d'ouvrage | 2 | % | 12641.8 | 252.84
Coût d'entretien décennal: 3.404,18DA les 10 premières années. | [5 empty] | Montant total HT: | 12894.6