## Feuille 1
FIF010 | m² | Isolation thermique sous plancher, avec des laines minérales.
Isolation thermique sous plancher, avec laine minérale, Ecovent® 032 "ISOVER", selon NF EN 13162, de 60 mm d'épaisseur, revêtue sur une de ses faces avec un tissu de verre noir (tissu Neto), fourni en rouleaux, résistance thermique 1,7 m²K/W, conductivité thermique 0,032 W/(mK) coefficient d'absorption acoustique moyen 0,8 pour une fréquence de 500 Hz. Mise en place: bord à bord, avec du mortier-colle.
Code interne |  |  | Désignation | Quantité | Unité | Prix unitaire | Prix total
mt16lvi030aejw |  |  | Matelas en laine minérale, Ecovent® 032 "ISOVER", selon NF EN 13162, de 60 mm d'épaisseur, revêtue sur une de ses faces avec un tissu de verre noir (tissu Neto), fourni en rouleaux, résistance thermique 1,7 m²K/W, conductivité thermique 0,032 W/(mK) coefficient d'absorption acoustique moyen 0,8 pour une fréquence de 500 Hz, Euroclasse A1 de réaction au feu selon NF EN 13501-1, capacité d'absorption d'eau à court terme <=1 kg/m² et coefficient de résistance à la diffusion de la vapeur d'eau 1. | 1.05 | m² | 2497.09 | 2621.94
mo054 |  |  | Compagnon professionnel III/CP2 poseur d'isolants rigides ou flexibles. | 0.136 | h | 717.33 | 97.56
mo101 |  |  | Ouvrier professionnel II/OP poseur d'isolants rigides ou flexibles. | 0.136 | h | 521.84 | 70.97
|  |  | Frais de chantier des unités d'ouvrage | 2 | % | 2790.47 | 55.81
Coût d'entretien décennal: 56,93DA les 10 premières années. | [5 empty] | Montant total HT: | 2846.28