## Feuille 1
FIF010 | m² | Isolation thermique sous plancher, avec des laines minérales.
Isolation thermique sous plancher, avec laine minérale, Ecovent® VN 032 "ISOVER", selon NF EN 13162, de 60 mm d'épaisseur, revêtu sur une de ses faces par un voile noir, résistance thermique 1,85 m²K/W, conductivité thermique 0,032 W/(mK). Mise en place: bord à bord, avec des fixations mécaniques.
Code interne |  | Désignation | Quantité | Unité | Prix unitaire | Prix total
mt16lvi030agjv |  | Panneau semi-rigide en laine minérale, Ecovent® VN 032 "ISOVER", selon NF EN 13162, de 60 mm d'épaisseur, revêtu sur une de ses faces par un voile noir, résistance thermique 1,85 m²K/W, conductivité thermique 0,032 W/(mK), Euroclasse A1 de réaction au feu selon NF EN 13501-1, capacité d'absorption d'eau à court terme <=1 kg/m² et coefficient de résistance à la diffusion de la vapeur d'eau 1. | 1.05 | m² | 2021.45 | 2122.52
mt16aaa020ac |  | Fixation mécanique pour panneaux isolants de laine minérale, placés directement sur la surface support. | 1 | U | 25.76 | 25.76
mo054 |  | Compagnon professionnel III/CP2 poseur d'isolants rigides ou flexibles. | 0.136 | h | 717.33 | 97.56
mo101 |  | Ouvrier professionnel II/OP poseur d'isolants rigides ou flexibles. | 0.136 | h | 521.84 | 70.97
|  | Frais de chantier des unités d'ouvrage | 2 | % | 2316.81 | 46.34
Coût d'entretien décennal: 47,26DA les 10 premières années. |  |  |  |  | Montant total HT: | 2363.15