## Feuille 1
GMC010 | m³ |  | Mur en béton banché.
Mur en béton armé 2F, de jusqu'à 3 m de hauteur, épaisseur 30 cm, surface plane, réalisé avec béton confectionné sur le chantier BCN: CPJ-CEM II/A 32,5 - TP - B 30 - 15/25 - E: 2a - BA - P 18-305, coulage avec des moyens manuels, et acier Fe E 500, avec une quantité approximative de 50 kg/m³, exécuté dans des conditions complexes; montage et démontage de système de coffrage avec finition à revêtir, réalisé avec panneaux métalliques modulaires, amortissables en 150 utilisations. Comprend le fil de fer à lier, les séparateurs, les espaceurs de coffrage pour passage des tiges et liquide décoffrant, pour éviter l'adhérence du béton au coffrage. Le prix comprend le ferraillage de l'armature et la pose en coffrage ou sur site.
Code interne |  | Désignation |  | Quantité | Unité | Prix unitaire | Prix total
mt08eme070a |  | Panneaux métalliques modulaires, pour coffrer murs en béton de jusqu'à 3 m de hauteur. |  | 0.044 | m² | 25388.5 | 1117.09
mt08eme075j |  | Structure support de système de coffrage vertical, pour murs en béton à deux faces, de jusqu'à 3 m de hauteur, constituée de contrefiches métalliques pour stabilisation et aplomb de la surface coffrante. |  | 0.044 | U | 34909.2 | 1536.01
mt08dba010b |  | Agent démoulant, à base d'huiles spéciales, émulsionnable à l'eau, pour coffrages métalliques, phénoliques ou en bois. |  | 0.2 | l | 229.03 | 45.81
mt08var204 |  | Espaceurs de coffrage en PVC pour le passage des tiges de coffrage, de plusieurs diamètres et longueurs. |  | 2.667 | U | 171.37 | 457.04
mt07aco020d |  | Séparateur homologué pour murs. |  | 8 | U | 8.85 | 70.8
mt07aco055e |  | Barres en acier haute adhérence, Fe E 500, de divers diamètres. |  | 51 | kg | 131.75 | 6719.25
mt08var050 |  | Fil de fer galvanisé pour attacher, de 1,30 mm de diamètre. |  | 0.65 | kg | 190.41 | 123.77
mt08aaa010a |  | Eau. |  | 0.189 | m³ | 190.41 | 35.99
mt01arg000a |  | Sable criblé. |  | 0.402 | m³ | 2821.89 | 1134.4
mt01arg001ar |  | Gros granulats homogénéisés, de taille maximale 15/25 mm. |  | 0.755 | m³ | 3013.53 | 2275.22
mt08cem000a |  | Ciment gris en sacs. |  | 483 | kg | 13.84 | 6684.72
mq06hor010 |  | Bétonnière électrique avec une capacité de gâchage de 160 l. |  | 0.63 | h | 334.81 | 210.93
mo044 |  | Compagnon professionnel III/CP2 coffreur. |  | 1.877 | h | 761.16 | 1428.7
mo091 |  | Ouvrier professionnel II/OP coffreur. |  | 2.047 | h | 568.63 | 1163.99
mo043 |  | Compagnon professionnel III/CP2 ferrailleur. |  | 0.5 | h | 761.16 | 380.58
mo090 |  | Ouvrier professionnel II/OP ferrailleur. |  | 0.637 | h | 568.63 | 362.22
mo113 |  | Ouvrier d'exécution I/OE1 construction. |  | 1.194 | h | 526.74 | 628.93
mo112 |  | Ouvrier d'exécution I/OE2 construction. |  | 1.251 | h | 535.48 | 669.89
mo045 |  | Compagnon professionnel III/CP2 bétonneur. |  | 0.284 | h | 761.16 | 216.17
mo092 |  | Ouvrier professionnel II/OP bétonneur. |  | 1.137 | h | 568.63 | 646.53
|  | Frais de chantier des unités d'ouvrage |  | 2 | % | 25908 | 518.16
Coût d'entretien décennal: 1.057,05DA les 10 premières années. | [5 empty] | Montant total HT: | 26426.2